## Rezepturen
Schicht | Rohstoff | Teile | Funktion in der Streichfarbe | Funktion im getrockneten Film | Begründung der Dosierung
Hitzebarriere | PHA | 81 | Hauptpolymer / Matrixbildner | Tragende Funktionsmatrix; thermisch robuster und relativ hydrophober Film | Hoher Anteil nötig, damit die Schicht klar von PHA dominiert wird und bei niedrigen Aufträgen genügend wirksame Matrix auf der Fläche bleibt.
Hitzebarriere | PVOH | 10 | Co-Binder; verbessert Benetzung, Haftung und Filmbildung | Verbessert Anbindung an Papier und unterstützt trockene O2-Barriere | Nur moderat dosiert, damit Haftung und Filmkontinuität steigen, ohne die Hitzeschicht zu stark hydrophil zu machen.
Hitzebarriere | Citrat | 5 | Weichmacher / Flexibilisator | Reduziert Sprödigkeit und Mikrorissrisiko | Ca. 5 Teile sind ein sinnvoller Kompromiss: genug zur Spannungsentschärfung, aber noch ohne deutlichen Verlust an Temperaturbeständigkeit.
Hitzebarriere | Dispergiermittel | 2 | Dispersionsstabilisierung | Indirekt bessere Schichtkontinuität durch gleichmäßige Partikelverteilung | Niedrige, aber wirksame Menge; höhere Dosierungen würden eher Barriere und Wasserfestigkeit stören.
Hitzebarriere | Netzmittel | 1 | Dynamische Benetzung auf Recyclingpapier | Verringert Auftragsfehler und Krater | Auf Altpapier essenziell; bewusst niedrig, weil zu viel Netzmittel die Barriere verschlechtern kann.
Hitzebarriere | Entschäumer | 1 | Schaumkontrolle in Kreislauf, Pumpe und Slot-Die | Verhindert Nadelstiche und Blasenkrater | Niedrige Sicherheitsdosierung; ausreichend für stabile Prozessführung.
MOH-Barriere | Chitosan | 71 | Hauptpolymer / polare Barrierematrix | Dichter Film mit starker OTR- und MOH-Barriere im trockenen Zustand | Hoher Anteil nötig, damit die Schicht als eigentliche Diffusionsbarriere wirkt.
MOH-Barriere | PVOH | 22 | Co-Binder; Filmbildung und Porenverschluss | Unterstützt dichten Film und trockene O2-Barriere | Deutlich höher als in der Hitzeschicht, weil hier maximale Filmdichte und Homogenität wichtiger sind.
MOH-Barriere | Glycerin | 4 | Weichmacher | Verbessert Flexibilität und reduziert Trocknungsrisse | Moderate Dosierung verhindert Sprödigkeit, ohne die Barriere übermäßig zu plastifizieren.
MOH-Barriere | Glyoral | 1.5 | Vernetzer | Reduziert Quellung und Wasserlöslichkeit; stabilisiert OTR-Barriere gegen Feuchte | Kleine Mengen sind ausreichend wirksam; Überdosierung würde die Schicht spröde machen.
MOH-Barriere | Netzmittel | 1 | Benetzungsverbesserung | Reduziert Fehlstellen auf heterogenem Substrat | Niedrig dosiert, um Auftragsstabilität zu sichern, ohne Endbarriere zu beschädigen.
MOH-Barriere | Entschäumer | 0.5 | Schaumkontrolle | Verringert Mikroblasen und Defekte | Etwas geringer als in der Hitzeschicht, da das System schaumseitig meist beherrschbarer ist.
Top Coat hydrophob | AKD | 45 | Hydrophobierungskomponente | Reduziert Oberflächenenergie; verbessert Wasser- und Fettabweisung | Hoher Anteil, weil der Deckstrich ausdrücklich hydrophob wirken soll.
Top Coat hydrophob | Shellac (E904) | 25 | Natürlicher Filmbildner | Unterstützt Fettbarriere, Härte und Oberflächendichte | Mittlerer Anteil zur Ergänzung von AKD; zu wenig wäre oberflächlich schwach, zu viel könnte spröde werden.
Top Coat hydrophob | Acrylatbinder | 25 | Mechanischer Binder / Matrixpartner | Sichert Kohäsion, Haftung und Abriebfestigkeit | Erforderlich, damit AKD/Shellac nicht nur funktional, sondern auch mechanisch tragfähig verarbeitet werden können.
Top Coat hydrophob | Slipadditiv | 3 | COF-/Gleitsteuerung | Verbessert Gleiten, Kratz- und Blockingverhalten | 3 Teile sind klar wirksam, ohne die Schicht vollständig durch Oberflächenmigration zu dominieren.
Top Coat hydrophob | Netzmittel | 1 | Benetzungs- und Verlaufsverbesserung | Reduziert Krater und Störungen in der Deckschicht | Niedrige Funktionsdosierung wegen möglicher negativer Einflüsse auf Hydrophobie bei Überdosierung.
Top Coat hydrophob | Entschäumer | 1 | Schaumkontrolle | Verhindert Oberflächendefekte | Standard-Sicherheitsdosierung für stabile Slot-Die-Verarbeitung.